## Sheet1
[9 empty] | 初期条件 | [10 empty] | 通過時間 |  |  | 衝撃波速度
No. | 日付 | 試験内容 | 最大圧 V | 最大圧 Mpa | 隔膜材質 | スロート径 | ピストン | 第２隔膜 | 隔膜溝 mm | 貯気槽気体 | 圧縮管気体 | 中圧管気体 | 低圧管気体 | 貯気槽 Mpa | 高圧管 kPa | 中圧管 kPa | 低圧管 Pa | Diaphragm | comment | 1-2 us | 2-3 us | 3-4 us | 1-2 m/s | 2-3 m/s | 3-4 m/s
2 | 20220118_1 | ShockTube 破膜試験 | n/a | #VALUE! | spcc | 30 | SUS |  | 0.9 | N2 | Air | Air | Air | 0.976 | 0.35 | 101.3 | n/a | Not Ruptured
3 | 20220118_2 | ShockTube 破膜試験 | over | #VALUE! | spcc | 30 | SUS |  | 0.9 | N2 | Air | Air | Air | 0.98 | 0.3 | 101.3 | n/a | Hardlanding |  | 700 | n/a | n/a | 714.2857
4 | 20220118_3 | ShockTube 破膜試験 | n/a | #VALUE! | spcc | 30 | SUS |  | 0.9 | N2 | Air | Air | Air | 0.98 | 0.35 | 101.3 | n/a | Hardlanding
8 | 20220118_7 | ShockTube 破膜試験 | n/a | #VALUE! | spcc | 30 | SUS |  | 0.9 | N2 | Air | Air | Air | 0.98 | 0.35 | 101.3 | n/a | Not Ruptured
5 | 20220118_4 | ShockTube 破膜試験 | 0.25 | 6.982283 | spcc | 30 | SUS |  | 0.87 | N2 | Air | Air | Air | 0.98 | 0.4 | 101.3 | n/a | Not Ruptured
1 | 20220113_1 | ShockTube 破膜試験 | 0.83 | 23.18118 | spcc | 30 | SUS |  | 0.9 | N2 | Air | Air | Air | 0.97 | 0.25 | 101.3 | n/a | Hardlanding |  | 785.4 | n/a | n/a | 636.6183
17 | 2022_1125_1436 | 溝を0.9でPcを変える | 0.807 | 20.56381 | spcc | 30 | Al |  | 0.9 | N2 | Air | Air | Air | 1 | 71.3 | 101.3 | n/a | Rupture |  | 502 | 1400 | n/a | 996.0159 | 835.7143
18 | 2022_1125_1455 | 溝を0.9でPcを変える | 0.568 | 14.47366 | spcc | 30 | Al |  | 0.9 | N2 | Air | Air | Air | 1 | 81.3 | 101.3 | n/a | Rupture |  | 498 | 1394 | n/a | 1004.016 | 839.3113
15 | 2022_1125_1203 | 溝を0.9でPcを変える | 0.535 | 13.63276 | spcc | 30 | Al |  | 0.9 | N2 | Air | Air | Air | 1 | 51.3 | 101.3 | n/a | Hardlanding |  | 528 | 1552 | n/a | 946.9697 | 753.866
10 | 20220118_9 | ShockTube 破膜試験 | 0.22 | 6.144409 | spcc | 30 | SUS |  | 0.87 | N2 | Air | Air | Air | 0.98 | 0.3 | 101.3 | n/a | Not Ruptured
11 | 20220118_10 | ShockTube 破膜試験 | 0.3 | 8.37874 | spcc | 30 | SUS |  | 0.87 | N2 | Air | Air | Air | 0.98 | 0.25 | 101.3 | n/a | Not Ruptured
12 | 20221122_1 | Al隔膜，Alピストン | 0.655 | 16.69058 | Al | 30 | Al |  | 0.83 | N2 | Air | Air | Air | 0.6 | 31.3 | 101.3 | n/a | Rupture | 圧縮管圧力センサ変更後 | over | over | n/a
13 | 20221124_1 | レンジ調整 | 0.439 | 11.18651 | Al | 30 | Al |  | 0.612 | N2 | Air | Air | Air | 0.6 | 31.3 | 101.3 | n/a | Rupture |  | 720 | 2020 | n/a | 694.4444 | 579.2079
14 | 20221124_2 | レンジ調整 | 0.415 | 10.57495 | Al | 30 | Al |  | 0.81 | N2 | Air | Air | Air | 0.6 | 31.3 | 101.3 | n/a | Rupture |  | 728 | 2004 | n/a | 686.8132 | 583.8323
16 | 2022_1125_1415 | 溝を0.9でPcを変える | 0.471 | 12.00193 | spcc | 30 | Al |  | 0.9 | N2 | Air | Air | Air | 1 | 101.3 | 101.3 | n/a | Not Ruptured
6 | 20220118_5 | ShockTube 破膜試験 | 0.35 | 9.775197 | spcc | 30 | SUS |  | 0.9 | N2 | Air | Air | Air | 0.98 | 0.4 | 101.3 | n/a | Not Ruptured
9 | 20220118_8 | ShockTube 破膜試験 | 0.3 | 8.37874 | spcc | 30 | SUS |  | 0.9 | N2 | Air | Air | Air | 0.98 | 0.35 | 101.3 | n/a | Not Ruptured
7 | 20220118_6 | ShockTube 破膜試験 | 0.224 | 6.256126 | spcc | 30 | SUS |  | 0.9 | N2 | Air | Air | Air | 0.98 | 0.37 | 101.3 | n/a | Not Ruptured
19 | 2022_1125_1648 | 溝を1でPcを変える | 0.6617 | 16.86131 | spcc | 30 | Al |  | 1 | N2 | Air | Air | Air | 1 | 31.3 | 101.3 | n/a | Hardlanding |  | 600 | 1760 | n/a | 833.3333 | 664.7727
20 | 2022_1125_1713 | 溝を1でPcを変える | 0.965 | 24.58994 | spcc | 30 | Al |  | 1.04 | N2 | Air | Air | Air | 1 | 51.2 | 101.3 | n/a | Rupture |  | 532 | 1542 | n/a | 939.8496 | 758.7549
21 | 2022_1125_1749 | 溝を1でPcを変える | 0.668 | 17.02184 | spcc | 30 | Al |  | 1 | N2 | Air | Air | Air | 1 | 71.3 | 101.3 | n/a | Rupture |  | 480 | 1388 | n/a | 1041.667 | 842.9395
22 | 2022_1128_1157 | 溝を1でPcを変える | 0.599 | 15.2636 | spcc | 30 | Al |  | 1 | N2 | Air | Air | Air | 1 | 81.2 | 101.3 | n/a | Rupture |  | 502 | 1376 | n/a | 996.0159 | 850.2907
23 | 2022_1128_1220 | 溝を1でPcを変える | 0.263 | 6.701713 | spcc | 30 | Al |  | 1 | N2 | Air | Air | Air | 1 | 91.1 | 101.3 | n/a | Rupture |  | 514 | 1400 | n/a | 972.7626 | 835.7143
24 | 2022_1128_1354 | 90kPaの結果が面白いのでその付近を詳しく | 0.602 | 15.34004 | spcc | 30 | Al |  | 1 | N2 | Air | Air | Air | 1 | 86.3 | 101.3 | n/a | Rupture |  | 504 | 1382 | n/a | 992.0635 | 846.5991
25 | 2022_1128_1441 | 90kPaの結果が面白いのでその付近を詳しく | 0.529 | 13.47987 | spcc | 30 | Al |  | 1 | N2 | Air | Air | Air | 1 | 96.3 | 101.3 | n/a | Rupture |  | 520 | 1406 | n/a | 961.5385 | 832.1479
26 | 2022_1130_1215 | コンプレッサ+センサ4追加 | 0.556 | 14.16788 | spcc | 30 | Al |  | 1 | Air | Air | Air | Air | 0.95 | 86.3 | 101.3 | n/a | Rupture |  | 510 | 1404 | 680 | 980.3922 | 833.3333 | 735.2941
27 | なし | マイクロテスト |  | 0 | spcc | 30 | Al |  | 1(ゴミ) | Air | Air | Air | Air | 0.7 | 86.3 | 101.3 | n/a | Not Ruptured | 波形なし
28 | 2022_1130_1507 | マイクロテスト | 0.285 | 7.262313 | spcc | 30 | Al |  | 1(ゴミ) | N2 | Air | Air | Air | 0.7 | 86.3 | 101.3 | n/a | Not Ruptured
29 | 2022_1201_1551 | テフロンピストン | 0.469 | 11.95096 | spcc | 30 | MC60 |  | 1 | Air | Air | Air | Air | 0.95 | 21.4 | 101.3 | n/a | Not Rupture |  | 1030 | 2746 | 1188 | 485.4369 | 426.0743 | 420.8754
30 | 2022_1201_1640 | テフロンピストン２ | 0.633 | 16.12998 | spcc | 30 | MC60 |  | 1 | Air | Air | Air | Air | 0.95 | 36.3 | 101.3 | n/a | Hardlanding |  | 554 | 1638 | 790 | 902.5271 | 714.2857 | 632.9114
31 | 2022_1208_1701 | アンテナ計測 | 0.298 | 7.593576 | spcc | 30 | Al |  | 1（ゴミ） | Air | Air | Air | Air | 0.7 | 86.3 | 101.3 | n/a | Not Ruptured
39 | 2022_1214_1416 | マイクロ | 0.593 | 15.11071 | spcc | 30 | Al |  | 1(ゴミ) | Air | Air | Air | Air | 0.8 | 71.3 | 101.3 | n/a | Not Ruptured
33 | 2022_1209_1334 | テフロン | 0.182 | 4.637687 | spcc | 30 | MC60 |  | 1.05 | Air | Air | Air | Air | 1 | 71.4 | 101.3 | n/a | Not Ruptured | ふたが外れた感じの波形
34 | 2022_1209_1819 | コンプレッサ調整 | 0.518 | 13.19957 | spcc | 30 | Al |  | 1(ゴミ) | Air | Air | Air | Air | 1 | 101.3 | 101.3 | n/a | Not Ruptured
35 | 2022_1213_1208 | テフロン | 0.763 | 19.44261 | spcc | 30 | MC60 |  | 1.05 | Air | Air | Air | Air | 1 | 61.3 | 101.3 | n/a | Hardlanding |  | 528 | 1466 | 718 | 946.9697 | 798.09 | 696.3788
36 | 2022_1213_2323 | マイクロテスト | 0.159 | 4.051606 | spcc | 30 | Al |  | 1(ゴミ) | Air | Air | Air | Air | 0.6 | 101.3 | 101.3 | n/a | Not Ruptured
37 | 2022_1213_1140 | マイクロテスト | 0.342 | 8.714775 | spcc | 30 | Al |  | 1(ゴミ) | Air | Air | Air | Air | 0.8 | 101.3 | 101.3 | n/a | Not Ruptured
51 | 2022_1221_1435 | PTFEデータ集め | 0.588 | 14.9833 | spcc | 30 | MC60 |  | 1.04 | Air | Air | Air | Air | 1 | 71.3 | 101.3 | n/a | Hardlanding |  | 506 | 1398 | 692 | 988.1423 | 836.9099 | 722.5434
43 | 2022_1216_1420 | マイクロで反発の計測＋トリガ位置変更 | 0.534 | 13.60728 | spcc | 30 | Al |  | 1.04(ゴミ) | Air | Air | Air | Air | 0.8 | 71.3 | 101.3 | n/a | Rupture | 意図せず割れた | 526 | 1438 | 688 | 950.5703 | 813.63 | 726.7442
40 | 2022_1216_1040 | PTFEデータ集め | 0.284 | 7.236831 | spcc | 30 | MC60 |  | 1.04 | Air | Air | Air | Air | 1 | 51.1 | 101.3 | n/a | Not Ruptured | ねじが途中で外れたため割れなかった
41 | 2022_1216_1106 | アルミのデータ集め | 0.476 | 12.12934 | spcc | 30 | Al |  | 1.02 | Air | Air | Air | Air | 1 | 61.3 | 101.3 | n/a | Hardlanding |  | 478 | 1390 | 682 | 1046.025 | 841.7266 | 733.1378
42 | 2022_1216_1148 | No40もう一回 | 0.858 | 21.86338 | spcc | 30 | MC60 |  | 0.97 | Air | Air | Air | Air | 1 | 51.4 | 101.3 | n/a | Hardlanding |  | 518 | 1504 | 732 | 965.251 | 777.9255 | 683.0601
32 | 2022_1209_1144 | アンテナ計測 | 0.27 | 6.880086 | spcc | 30 | Al |  | 1（ゴミ） | Air | Air | Air | Air | 0.6 | 71.3 | 101.3 | n/a | Not Ruptured
44 | 2022_1216_1444 | マイクロで反発の計測 | 0.307 | 7.822912 | spcc | 30 | Al |  | 1(ゴミ) | Air | Air | Air | Air | 0.8 | 101.3 | 101.3 | n/a | Not Ruptured
45 | 2022_1216_1536 | マイクロで反発の計測 | 0.459 | 11.69615 | spcc | 30 | Al |  | 1(ゴミ) | Air | Air | Air | Air | 0.8 | 81.2 | 101.3 | n/a | Not Ruptured
46 | 2022_1219_1211 | マイクロで破膜の計測 | 0.602 | 15.34004 | spcc | 30 | Al |  | 1 | Air | Air | Air | Air | 1 | 81.3 | 101.3 | n/a | Soft landing |  | 488 | 1356 | 664 | 1024.59 | 862.8319 | 753.012
47 | 2022_1220_1113 | マイクロ試験 | 0.197 | 5.019914 | Al | 30 | Al |  | 1 | Air | Air | Air | Air | 1 | 51.3 | 101.3 | n/a | Rupture | ピストンストッパー3つ | 576 | 1542 | 756 | 868.0556 | 758.7549 | 661.3757
48 | 2022_1221_1158 | アルミのデータ集め | 0.692 | 17.6334 | spcc | 30 | Al |  | 1.05 | Air | Air | Air | Air | 1 | 66.3 | 101.3 | n/a | Rupture |  | 488 | 1374 | 676 | 1024.59 | 851.5284 | 739.645
49 | 2022_1221_1221 | PTFEデータ集め | 0.308 | 7.848394 | spcc | 30 | MC60 |  | 1.05 | Air | Air | Air | Air | 1 | 66.3 | 101.3 | n/a | Hardlanding | ねじとれ | 504 | 1404 | 686 | 992.0635 | 833.3333 | 728.863
50 | 2022_1221_1246 | アルミのデータ集め | 0.277 | 7.058458 | spcc | 30 | Al |  | 1.05 | Air | Air | Air | Air | 1 | 51.3 | 101.3 | n/a | hardlanding |  | 918 | 2386 | 1074 | 544.6623 | 490.3604 | 465.5493
38 | 2022_1214_1354 | マイクロ | 0.241 | 6.141113 | spcc | 30 | Al |  | 1(ゴミ) | Air | Air | Air | Air | 0.55 | 71.3 | 101.3 | n/a | Not Ruptured
52 | 2022_1221_1524 | PTFEデータ集め | 0.212 | 5.402141 | spcc | 30 | MC60 |  | 1.04 | Air | Air | Air | Air | 1 | 101.3 | 101.3 | n/a | Rupture |  | 558 | 1486 | 716 | 896.0573 | 787.3486 | 698.324
53 | 2022_1221_1606 | アルミのデータ集め | 0.476 | 12.12934 | spcc | 30 | Al |  | 1.03 | Air | Air | Air | Air | 1 | 101.3 | 101.3 | n/a | Rupture |  | 522 | 1378 | 658 | 957.8544 | 849.0566 | 759.8784
54 | 2022_1226_1211 | マイクロ上流 | 0.615 | 15.67131 | spcc | 30 | Al |  | 0.98 | Air | Air | Air | Air | 1 | 81.4 | 101.3 | n/a | Rupture |  | 486 | 1342 | 652 | 1028.807 | 871.8331 | 766.8712
55 | 2022_1226_1229 | マイクロ反発 | 0.424 | 10.80428 | spcc | 30 | Al |  | ゴミ | Air | Air | Air | Air | 0.8 | 81.2 | 101.3 | n/a | Half Rupture | 電源入れ忘れた，ゴミ隔膜われた | 914 | 2302 | 1022 | 547.046 | 508.2537 | 489.2368
56 | 2022_1226_1240 | マイクロ反発 | 0.345 | 8.791221 | spcc | 30 | Al |  | ゴミ | Air | Air | Air | Air | 0.7 | 81.3 | 101.3 | n/a | Not Ruptured | ピストンストッパー側のOリング付け忘れ
57 | 2023_0105_1223 | 膨張波管モード | 0.56 | 14.26981 | spcc | 30 | Al | 12 | 0.98 | Air | Air | Air | Air | 1 | 81.4 | 0.54 | 420 | Rupture | 速度計測電源入れ忘れ | 266 | 612 | 272 | 1879.699 | 1911.765 | 1838.235
58 | 2023_0105_1332 | 膨張波管モード | 0.523 | 13.32698 | spcc | 30 | Al | 12 | 0.99 | Air | Air | Air | Air | 1 | 81.4 | 0.99 | 420 | Rupture | Oリング消失 | 382 | 754 | 242 | 1308.901 | 1551.724 | 2066.116
59 | 2023_0110_1439 | α0.09 | 0.316 | 8.052248 | Al | 15 | Al |  | 0.77 | Air | Air | Air | Air | 1 | 101.3 | 101.3 | n/a | Rupture | Oリングあってないから真空引けない | 800 | 1880 | 760 | 625 | 622.3404 | 657.8947
60 | 2023_0110_1504 | α0.09 |  | 17.8 | spcc | 15 | Al |  | 0.99 | Air | Air | Air | Air | 1 | 90.6 | 101.3 | n/a | Rupture | G60で無理やり | 560 | 1580 | 760 | 892.8571 | 740.5063 | 657.8947
61 | 2023_0110_1552 | 0.09MC |  | 14.4 | spcc | 15 | MC60 |  | 1.01 | Air | Air | Air | Air | 1 | 61.3 | 101.3 | n/a | Hardlanding | Oリング粉々，二外れ | 640 | 1820 | 880 | 781.25 | 642.8571 | 568.1818
62 | 2023_0111_1432 | アルミtuned | 0.428 | 10.90621 | spcc | 15 | Al |  | 0.98 | Air | Air | Air | Air | 1 | 101.3 | 98 | n/a | TunedOp | Oリング粉々 | 638 | 1740 | 810 | 783.6991 | 672.4138 | 617.284
63 | 2023_0111_1503 | アルミtuned |  | 10.9 | spcc | 15 | Al |  | 1.02 | Air | Air | Air | Air | 1 | 101.3 | 101.3 | n/a | Hardlanding |  | 640 | 1760 | 820 | 781.25 | 664.7727 | 609.7561
64 | 2023_0116_1253 | アルミ再現 |  | 12.2 | spcc | 15 | Al |  | 1.02 | Air | Air | Air | Air | 1 | 101.3 | 101.3 | n/a | TunedOp | Oリング生存 | 620 | 1660 | 780 | 806.4516 | 704.8193 | 641.0256
65 | 2023_0116_1319 | アルミ80.8 |  | 15.8 | spcc | 15 | Al |  | 1.03 | Air | Air | Air | Air | 1 | 80.8 | 101.3 | n/a | Soft landing | アンテナ破損 | 580 | 1520 | 720 | 862.069 | 769.7368 | 694.4444
66 | 2023_0407_2012 | 新アンテナ |  | 19 | spcc | 15 | Al | 12 | 1.08 | Air | Air | Air | Air | 1 | 61.3 | 0.78 | 100 | Soft landing |  | 240 | 534 | 186 | 2083.333 | 2191.011 | 2688.172
67 | 2023_0421_1656 | 下流アンテナ |  | 22.4 | spcc | 15 | Al | 12 | 1.08 | Air | Air | Air | Air | 1 | 31.3 | 7.1 | 8000 | Soft landing | 同軸フランジのせいで真空引けない | 280 | 840 | 400 | 1785.714 | 1392.857 | 1250
68 | 2023_0503 | 最速を挑戦＋破膜とる |  |  | spcc | 30 | SUS | 12 | 1.08 | Air | Air | Air | Air | 1 | 33 | 1.2 | 130 | Not Ruptue
69 | 2023_0503_1729 | 最速挑戦２＋破膜取る |  | 8.61 | spcc | 30 | SUS | 12 | 1.08 | Air | Air | Air | Air | 1 | 17.5 | 0.3 | 300 | Hardlanding | ピストン取れないくらいハードランディング | 240 | 894 | 208 | 2083.333 | 1308.725 | 2403.846
70 | 2023_0522_2029 | Heを使ってみる | 0.395 | 10.06531 | spcc | 15 | Al | 12 | 1.085 | Air | He | Air | Air | 1 | 61.3 | 1 | 95 | Soft landing |  | 146 | 342 | 120 | 3424.658 | 3421.053 | 4166.667
71 | 2023_0524_2007 | He |  | 15.03438 | spcc | 15 | Al | 12 | 1.04 | Air | He | Air | Air | 1 | 34.3 | 1 | 130 | Soft landing |  | 126 | 316 | 114 | 3968.254 | 3702.532 | 4385.965
|  | 記録長とトリガ位置を調整 |  | 0
0
0
0
0
0
0
0
0
0
0
0
0
0
0
0
0
0
0
0
0
0
0
0
0
0
0